## Vat lieu
1. VẬT LIỆU SỬ DỤNG CẤU KIỆN BTCT TRONG ETABS V17 THEO TCVN 5574-2018
1.1. Cường độ (Strength)
1.1.1. Material Properties - Cường độ tiêu chuẩn Vật liệu, được sử dụng lúc khai báo vật liệu đầu vào
* Bê tông
Eb | = | 27000 | MPa | Giá trị modun đàn hồi ban đầu của Bê tông khi nén và khi kéo
Rb,n | = | 15 | MPa | Cường độ chịu nén dọc trục
Rbt,n | = | 1.35 | MPa | Cường độ chịu kéo dọc trục
* Côt thép
Es | = | 200000 | MPa | Modun đàn hồi của thép
Rs,n | = | 300 | MPa | Giá trị tiêu chuẩn cường độ chịu kéo của thép
1.1.2. Allowables - Cường độ tính toán, được sử dụng trong thiết kế cốt thép
* Bê tông (Concrete)
Rb,n | = | 15 | MPa | Cường độ chịu nén dọc trục
Rb(long) | = | 11.53846 | MPa | Giá trị tính toán cường độ chịu nén dọc trục Rb= γbi*Rb,n /γbc , khi có tác dụng dài hạn của tải trọng
Rb(short) | = | 11.53846 | MPa | Giá trị tính toán cường độ chịu nén dọc trục Rb= γbi*Rb,n /γbc , khi có tác dụng ngắn hạn của tải trọng
Rbt(long) | = | 0.9 | MPa | Giá trị tính toán cường độ chịu kéo dọc trục Rbt= Rbt,n /γbt , khi có tác dụng dài hạn của tải trọng
Rbt(short) | = | 0.9 | MPa | Giá trị tính toán cường độ chịu kéo dọc trục Rbt= Rbt,n /γbt , khi có tác dụng ngắn hạn của tải trọng
Eb | = | 27000 | MPa | Giá trị modun đàn hồi ban đầu của Bê tông khi nén và khi kéo
* Côt thép (Rebar)
Rs,n | = | 300 | MPa | Giá trị tiêu chuẩn cường độ chịu kéo của thép
Rs | = | 260.8696 | MPa | Giá trị tính toán cường độ chịu kéo của thép Rs= γsi*Rs,n/γs
Rsc(long) | = | 260.8696 | MPa | Giá trị tính toán cường độ chịu nén của thép, khi có tác dụng dài hạn của tải trọng <= 500MPa
Rsc(short) | = | 260.8696 | MPa | Giá trị tính toán cường độ chịu nén của thép, khi có tác dụng ngắn của tải trọng <=400MPa
Rsw | = | 240 | MPa | Giá trị tính toán cường độ của thép ngang (thép chịu cắt), <=300MPa
1.2. Biến dạng (Strain)
1.2.1. Bê tông
Biến dạng bê tông lấy theo sơ đồ 2 đoạn thẳng
* Biến dạng nén
εb (dài hạn) |  |  |  |  | εb (ngắn hạn)
εb0 | = | 0.0034 |  |  | εb0 | = | 0.002
εb1 | = | 0.0028 | là εb1,red |  | εb1 | = | 0.0015 | là εb1,red
εb2 | = | 0.0048 |  |  | εb2 | = | 0.0035
* Biến dạng kéo
εbt (dài hạn) |  |  |  |  | εbt (ngắn hạn)
εbt0 | = | 0.00024 |  |  | εbt0 | = | 0.0001
εbt1 | = | 8e-05 |  |  | εbt1 | = | 0.00022
εbt2 | = | 0.00031 |  |  | εbt2 | = | 0.00015
1.2.2. Cốt thép
εs
εs0 | = | 0.001304348 |  | Lấy theo công thức cốt thép có giới hạn chảy thực tế Rs/Es
εs2 | = | 0.025 |  | Biến dạng tới hạn lấy bằng 0.025
1.3. Các thông số thiết kế
1.3.1. Thông số chung
γb | = | 1.3 |  | Xem trang 32 - TCVN - 5574-2018
γbt | = | 1.5 |  | Xem trang 32 - TCVN - 5574-2018
γs | = | 1.15 |  | Xem trang 45, lấy 1.15 ở TTGH 1 và 1 ở TTGH 2
γs1 | = | 1 |  | γsi ( theo trang 45, TCVN 5574 - 2018 chưa nói rõ, SP.63.13330.12, bản
tiếng Anh cũng chưa nói rõ, tạm tham khảo TCVN 356-2005)
1.3.2. Các hệ số điều kiện làm việc của Bê tông (Xem trang 27 - SP.63.13330.12 và trang 33 - TCVN 5574-2018)
γb1 | = | 1 |  | Xét đến dài hạn và ngắn hạn của tải trọng, nếu tải dài hạn lấy 0.9
γb2 | = | 1 |  | Chỉ áp dụng kết cấu BT, lấy 0.9
γb3 | = | 1 |  | Áp dụng kết cấu BT và BTCT đổ theo phương thẳng đúng, lấy 0.85 cho đổ cao hơn 1.5m
γb4 | = | 1 |  | Xét với Bê tông tổ ong
γb5 | = | 1 |  | Xét tới đóng băng và tuyết

## VL 5574-2018 356-2005
PHỤ LỤC 1: VẬT LIỆU THEO TCVN 5574-2018
1. Cường độ vật liệu bê tông bảng tra tiêu chuẩn 5574-2018
B | Rbt | Rb | E | Rbt,n | Rb,n | γb | Với γbi = 1
B12,5 | 0.66 | 7.5 | 21000 | 1 | 9.5 | 1.3
B15 | 0.75 | 8.5 | 23000 | 1.1 | 11 | 1.3
B20 | 0.9 | 11.5 | 27000 | 1.35 | 15 | 1.3
B25 | 1.05 | 14.5 | 30000 | 1.45 | 16.75 | 1.3
B30 | 1.2 | 17 | 32500 | 1.55 | 18.5 | 1.3
2. Cường độ vật liệu cốt thép bảng tra tiêu chuẩn 5574-2018
NHÓM | Rs=Rsc | Rsw | E | Rs,n=Rsc,n | Rsw,n | Ru,n | γs | Rsc(short) | Với γsi = 1
CB240-T | 210 | 170 | 200000 | 240 | 192 | 380 | 1.15 | 210
CB300-T | 260 | 210 | 200000 | 300 | 240 | 440 | 1.15 | 260
CB300-V | 260 | 210 | 200000 | 300 | 235 | 450 | 1.15 | 260
CB400-V | 350 | 280 | 210000 | 400 | 320 | 570 | 1.15 | 350
CB500-V | 435 | 300 | 200000 | 500 | 400 | 650 | 1.15 | 400
PHỤ LỤC 2: VẬT LIỆU THEO TCVN 5574-2012
1. Cường độ vật liệu bê tông bảng tra tiêu chuẩn 5574-2012
B | Rbt | Rb | E | Rbt,n | Rb,n | γb | Với γbi = 1
B12,5 | 0.66 | 7.5 | 21000 | 1 | 9.5 | 1.3
B15 | 0.75 | 8.5 | 23000 | 1.1 | 11 | 1.3
B20 | 0.9 | 11.5 | 27000 | 1.35 | 15 | 1.3
B25 | 1.05 | 14.5 | 30000 | 1.45 | 16.75 | 1.3
B30 | 1.2 | 17 | 32500 | 1.55 | 18.5 | 1.3
2. cường độ vật liệu cốt thép bảng tra tiêu chuẩn 5574-2012
Nhóm | Rs=Rsc | Rsw | E | Rs,n=Rsc,n | Rsw | Ru,n | γs | Với γsi = 1
CI, A-I | 225 | 175 | 210000 | 235 | 188 | 380 | 1.05
CII, A-II | 280 | 225 | 210000 | 295 | 236 | 440 | 1.05
CIII, A-III | 365 | 290 | 200000 | 390 | 235 | 450 | 1.1

## Data
PHỤ LỤC 3 : THÔNG SỐ VẬT LIỆU BÊ TÔNG THEO TCVN 356-2005 NHIỀU CẤP BỀN KHÁC NHAU
VẬT LIỆU BÊ TÔNG THEO TCVN 356-2005 | [6 empty] | BẢNG TRA NHANH
B | Rb | Rbt | Rb,ser | Rbt,ser | Eb | fctm | B30 | Giá trị | Đơn vị
| (MPa) | (MPa) | (MPa) | (MPa) | (MPa) | (MPa) | Rb = | 17 | (MPa)
B3,5 | 2.1 | 0.26 | 2.7 | 0.39 | 9500 |  | Rbt = | 1.15 | (MPa)
B5 | 2.8 | 0.37 | 3.5 | 0.55 | 13000 |  | Rb,ser = | 22 | (MPa)
B7,5 | 4.5 | 0.48 | 5.5 | 0.7 | 16000 |  | Rbt,ser = | 1.75 | (MPa)
B10 | 6 | 0.56 | 7.5 | 0.85 | 19000 |  | Eb = | 32500 | (MPa)
B12,5 | 7.5 | 0.66 | 9.5 | 1 | 21500 | 0.14 | fctm = | 0.26 | (N/mm2)
B15 | 8.5 | 0.75 | 11 | 1.1 | 24000 | 0.16
B20 | 11.5 | 0.9 | 15 | 1.35 | 27500 | 0.19
B22,5 | 13 | 0.95 | 16.5 | 1.45 | 28500 | 0.205 | TCVN 356-2005 - EURCODE
B25 | 14.5 | 1.05 | 18.5 | 1.55 | 30000 | 0.22 | TCVN | Eurocode | fctm
B30 | 17 | 1.15 | 22 | 1.75 | 32500 | 0.26 |  | fck
B35 | 19.5 | 1.3 | 25.5 | 1.95 | 34500 | 0.29 |  | N/mm2 | N/mm2
B40 | 22 | 1.4 | 29 | 2.1 | 36000 | 0.302 | B12.5 | C8/10 | 1.4
B45 | 25 | 1.5 | 32 | 2.25 | 37000 | 0.32 | B15 | C12/15 | 1.6
B50 | 27.5 | 1.6 | 36 | 2.45 | 38000 | 0.35 | B20 | C16/20 | 1.9
B55 | 30 | 1.7 | 39.5 | 2.6 | 39000 | 0.38 | B22.5 | C18/22 | 2.05
B60 | 33 | 1.8 | 43 | 2.75 | 39500 | 0.41 | B25 | C20/25 | 2.2
B65 | 35 | 1.85 | 46.5 | 2.85 | 40000 | 0.42 | B30 | C25/30 | 2.6
B70 | 37 | 1.9 | 50 | 3 | 41000 | 0.44 | B35 | C30/37 | 2.9
B80 | 41 | 2.1 | 57 | 3.3 | 42000 | 0.46 | B40 | C32/40 | 3.02
B90 | 44 | 2.15 | 64 | 3.6 | 42500 | 0.48 | B45 | C35/45 | 3.2
B100 | 47.5 | 2.2 | 71 | 3.8 | 43000 | 0.5 | B50 | C40/50 | 3.5
M75 | 2.8 | 0.37 | 3.5 | 0.55 | 13000 |  | B55 | C45/55 | 3.8
M100 | 4.5 | 0.48 | 5.5 | 0.7 | 16000 |  | B60 | C50/60 | 4.1
M125 | 6 | 0.56 | 7.5 | 0.85 | 19000 |  | B65 | C55/67 | 4.2
M150 | 7.5 | 0.66 | 9.5 | 1 | 21500 | 0.14 | B70 | C60/75 | 4.4
M200 | 8.5 | 0.75 | 11 | 1.1 | 24000 | 0.16 | B80 | C70/85 | 4.6
M250 | 11.5 | 0.9 | 15 | 1.35 | 27500 | 0.19 | B90 | C80/95 | 4.8
M300 | 13 | 0.95 | 16.5 | 1.45 | 28500 | 0.205 | B100 | C90/105 | 5
M350 | 14.5 | 1.05 | 18.5 | 1.55 | 30000 | 0.22
M400 | 17 | 1.15 | 22 | 1.75 | 32500 | 0.26
M450 | 19.5 | 1.3 | 25.5 | 1.95 | 34500 | 0.29
M500 | 22 | 1.4 | 29 | 2.1 | 36000 | 0.302
M600 | 25 | 1.5 | 32 | 2.25 | 37000 | 0.32
M650 | 27.5 | 1.6 | 36 | 2.45 | 38000 | 0.35
M700 | 30 | 1.7 | 39.5 | 2.6 | 39000 | 0.38
M800 | 33 | 1.8 | 43 | 2.75 | 39500 | 0.41